## vidrio_tasa
origen | tipo_de_muestra | código_distrito | nombre_distrito | código_barrio | nombre_barrio | ruta | fecha | año | mes | mes_num | Vidrio_Envases | Vidrio_Resto_(<10 mm) | No_envase_(plano,_bombillas) | pet | pvc | pead | film | resto_plásticos_(PP_PS_EPS) | papel/cartón_(con punto) | CBA_(cartón_para_bebidas_y/o_alimentos) | Metales_no_magnéticos | Metales_magnéticos | Corcho | Cerámica | Opal_envase | Resto_Infusibles_(Porcelana_piedras_etc) | Materia_orgánica | Otros | TOTAL | TOTAL_PROPIO | TOTAL_IMPROPIO
DG del Parque Tecnológico de Valdemingómez (Los Cantiles) | VIDRIO | 12 | USERA | 124 | Almendrales | CAV-L3 | 2025-06-02 | 2025 | JUNIO | 6 | 95.87% | 1.77% | 0% | 0.03438% | 0% | 0.01719% | 0.06875% | 0.05156% | 0% | 0.05156% | 0.05156% | 0.4469% | 0.01719% | 1.066% | 0% | 0% | 0% | 0.55% | 100% | 97.65% | 2.355%
DG del Parque Tecnológico de Valdemingómez (Los Cantiles) | VIDRIO | 12 | USERA | 127 | Pradolongo | CAV-L3 | 2025-06-02 | 2025 | JUNIO | 6 | 92.22% | 5.481% | 0% | 0.04397% | 0.01466% | 0.01466% | 0.1026% | 0.05863% | 0.05863% | 0% | 0.1026% | 0.425% | 0% | 0.938% | 0% | 0% | 0.1905% | 0.3518% | 100% | 97.7% | 2.301%
DG del Parque Tecnológico de Valdemingómez (Los Cantiles) | VIDRIO | 17 | VILLAVERDE | 171 | San Andrés | CAV-L3 | 2025-06-02 | 2025 | JUNIO | 6 | 86.7% | 7.194% | 0% | 0.03393% | 0.0509% | 0.06787% | 0.03393% | 0.06787% | 1.069% | 0% | 1.425% | 0% | 0% | 1.612% | 0% | 0% | 1.052% | 0.6956% | 100% | 93.89% | 6.108%
DG del Parque Tecnológico de Valdemingómez (Los Cantiles) | VIDRIO | 17 | VILLAVERDE | 172 | San Cristóbal | CAV-L3 | 2025-06-02 | 2025 | JUNIO | 6 | 77.64% | 14.21% | 0% | 1.141% | 0.1426% | 0.003566% | 1.73% | 1.141% | 1.516% | 0% | 1.48% | 0.1426% | 0% | 0.1426% | 0.7132% | 0% | 0% | 0% | 100% | 91.85% | 8.152%
DG del Parque Tecnológico de Valdemingómez (Los Cantiles) | VIDRIO | 17 | VILLAVERDE | 175 | Los Ángeles | CAV-L3 | 2025-06-02 | 2025 | JUNIO | 6 | 97.13% | 0.8907% | 0% | 0.02172% | 0% | 0% | 0.239% | 0.0869% | 0% | 0.02172% | 0.02172% | 0.4997% | 0.04345% | 0.3041% | 0% | 0% | 0% | 0.7386% | 100% | 98.02% | 1.977%
DG del Parque Tecnológico de Valdemingómez (Los Cantiles) | VIDRIO | 18 | VILLA DE VALLECAS | 181 | Casco Histórico de Vallecas | CAV-L3 | 2025-06-02 | 2025 | JUNIO | 6 | 94.67% | 3.208% | 0.01426% | 0.02851% | 0% | 0% | 0.08554% | 0.1426% | 0% | 0.01426% | 0.0998% | 0.5275% | 0.04277% | 0.6843% | 0% | 0% | 0.1141% | 0.3707% | 100% | 97.88% | 2.124%
DG del Parque Tecnológico de Valdemingómez (Los Cantiles) | VIDRIO | 5 | CHAMARTÍN | 53 | Ciudad Jardín | 20-V | 2025-06-07 | 2025 | JUNIO | 6 | 78.54% | 19.93% | 0.07577% | 0.07577% | 0% | 0% | 0.1894% | 0.05683% | 0% | 0% | 0.7956% | 0.341% | 0% | 0% | 0% | 0% | 0% | 0% | 100% | 98.47% | 1.534%
DG del Parque Tecnológico de Valdemingómez (Los Cantiles) | VIDRIO | 20 | SAN BLAS-CANILLEJAS | 206 | Rejas | 20-V | 2025-06-07 | 2025 | JUNIO | 6 | 89.4% | 8.272% | 0% | 0.02058% | 0% | 0% | 0% | 0.02058% | 0.0823% | 0% | 0.0823% | 0.3086% | 0% | 0.6379% | 0% | 1.173% | 0% | 0% | 100% | 97.67% | 2.325%
DG del Parque Tecnológico de Valdemingómez (Los Cantiles) | VIDRIO | 20 | SAN BLAS-CANILLEJAS | 208 | Salvador | 05-V | 2025-06-07 | 2025 | JUNIO | 6 | 71.75% | 0% | 27.14% | 0.1976% | 0% | 0% | 0% | 0% | 0.3074% | 0% | 0.483% | 0% | 0.1098% | 0% | 0% | 0% | 0% | 0.02195% | 100% | 71.75% | 28.25%
DG del Parque Tecnológico de Valdemingómez (Los Cantiles) | VIDRIO | 1 | CENTRO | 13 | Cortes | CAV-L1 | 2025-06-12 | 2025 | JUNIO | 6 | 85.11% | 8.682% | 0.5451% | 0.1168% | 0% | 0% | 2.297% | 0% | 1.479% | 0% | 0.1168% | 0.5256% | 0.0584% | 0.2141% | 0% | 0% | 0.8565% | 0% | 100% | 93.79% | 6.21%
DG del Parque Tecnológico de Valdemingómez (Los Cantiles) | VIDRIO | 6 | TETUÁN | 64 | Almenara | CAV-L1 | 2025-06-12 | 2025 | JUNIO | 6 | 97.77% | 0% | 0% | 0.638% | 0% | 0.01994% | 0.6978% | 0% | 0% | 0% | 0.2193% | 0.1994% | 0% | 0% | 0% | 0% | 0.4585% | 0% | 100% | 97.77% | 2.233%
DG del Parque Tecnológico de Valdemingómez (Los Cantiles) | VIDRIO | 6 | TETUÁN | 65 | Valdeacederas | CAV-L1 | 2025-06-12 | 2025 | JUNIO | 6 | 78.98% | 20.31% | 0% | 0% | 0% | 0% | 0.122% | 0% | 0.2237% | 0% | 0.2237% | 0.1423% | 0% | 0% | 0% | 0% | 0% | 0% | 100% | 99.29% | 0.7117%
DG del Parque Tecnológico de Valdemingómez (Los Cantiles) | VIDRIO | 8 | FUENCARRAL-EL PARDO | 84 | Pilar | CAV-L1 | 2025-06-12 | 2025 | JUNIO | 6 | 98.84% | 0% | 0% | 0% | 0% | 0% | 0.3208% | 0% | 0% | 0% | 0.06016% | 0.782% | 0% | 0% | 0% | 0% | 0% | 0% | 100% | 98.84% | 1.163%
DG del Parque Tecnológico de Valdemingómez (Los Cantiles) | VIDRIO | 8 | FUENCARRAL-EL PARDO | 85 | La Paz | CAV-L1 | 2025-06-12 | 2025 | JUNIO | 6 | 99.06% | 0% | 0% | 0.1595% | 0% | 0% | 0.1994% | 0% | 0.0997% | 0% | 0% | 0.3789% | 0% | 0% | 0% | 0% | 0% | 0.0997% | 100% | 99.06% | 0.9372%
DG del Parque Tecnológico de Valdemingómez (Los Cantiles) | VIDRIO | 9 | MONCLOA-ARAVACA | 97 | Aravaca | CAV-L1 | 2025-06-12 | 2025 | JUNIO | 6 | 97.53% | 0% | 0% | 0.9082% | 0% | 0% | 0.5331% | 0% | 0.2172% | 0% | 0.05923% | 0.3554% | 0.05923% | 0% | 0% | 0.3356% | 0% | 0% | 100% | 97.53% | 2.468%
DG del Parque Tecnológico de Valdemingómez (Los Cantiles) | VIDRIO | 15 | CIUDAD LINEAL | 152 | Pueblo Nuevo | 15-V | 2025-06-13 | 2025 | JUNIO | 6 | 96.11% | 0% | 2.654% | 0.1596% | 0% | 0% | 0.3393% | 0.03991% | 0.1596% | 0% | 0.2594% | 0.2794% | 0% | 0% | 0% | 0% | 0% | 0% | 100% | 96.11% | 3.891%
DG del Parque Tecnológico de Valdemingómez (Los Cantiles) | VIDRIO | 15 | CIUDAD LINEAL | 155 | San Pascual | 15-V | 2025-06-13 | 2025 | JUNIO | 6 | 92.63% | 0.7767% | 0% | 0.05975% | 0.03983% | 0% | 0.4979% | 0.1593% | 0.3187% | 0% | 0.09958% | 0.5577% | 0% | 0% | 0% | 3.306% | 0.8564% | 0.6971% | 100% | 93.41% | 6.592%
DG del Parque Tecnológico de Valdemingómez (Los Cantiles) | VIDRIO | 16 | HORTALEZA | 165 | Apóstol Santiago | 15-V | 2025-06-13 | 2025 | JUNIO | 6 | 97.84% | 0% | 0.03995% | 0.2197% | 0% | 0% | 0.3795% | 0% | 0% | 0.01998% | 0.03995% | 0.7391% | 0% | 0% | 0% | 0.2996% | 0.4195% | 0% | 100% | 97.84% | 2.157%
DG del Parque Tecnológico de Valdemingómez (Los Cantiles) | VIDRIO | 13 | PUENTE DE VALLECAS | 132 | San Diego | CAV-L3 | 2025-06-28 | 2025 | JUNIO | 6 | 60.57% | 38.15% | 0% | 0.5213% | 0% | 0.05792% | 0.3669% | 0.1158% | 0% | 0% | 0.1545% | 0% | 0.05792% | 0% | 0% | 0% | 0% | 0% | 100% | 98.73% | 1.274%
DG del Parque Tecnológico de Valdemingómez (Los Cantiles) | VIDRIO | 17 | VILLAVERDE | 173 | Butarque | CAV-L3 | 2025-06-28 | 2025 | JUNIO | 6 | 53.9% | 0% | 34.62% | 0.5403% | 0.5017% | 0.2895% | 0.5596% | 0.05789% | 0.6754% | 0.05789% | 0.3088% | 0.2316% | 0.0386% | 0% | 0% | 2.74% | 0.6368% | 4.844% | 100% | 53.9% | 46.1%
DG del Parque Tecnológico de Valdemingómez (Los Cantiles) | VIDRIO | 18 | VILLA DE VALLECAS | 183 | Ensanche de Vallecas | CAV-L3 | 2025-06-28 | 2025 | JUNIO | 6 | 64.68% | 33.73% | 0% | 0% | 0.05648% | 0% | 0.6401% | 0% | 0.1506% | 0% | 0.7154% | 0% | 0.01883% | 0% | 0% | 0% | 0% | 0% | 100% | 98.42% | 1.581%
DG del Parque Tecnológico de Valdemingómez (Los Cantiles) | VIDRIO | 3 | RETIRO | 32 | Adelfas | 01/CAV-L2/018 | 2025-08-12 | 2025 | AGOSTO | 8 | 71.44% | 26.88% | 0% | 0.5256% | 0% | 0.3504% | 0.1557% | 0% | 0% | 0.03893% | 0.2141% | 0.3309% | 0.0584% | 0% | 0% | 0% | 0% | 0% | 100% | 98.33% | 1.674%
DG del Parque Tecnológico de Valdemingómez (Los Cantiles) | VIDRIO | 3 | RETIRO | 36 | Niño Jesús | 01/CAV-L2/018 | 2025-08-12 | 2025 | AGOSTO | 8 | 67.95% | 30.98% | 0% | 0.2332% | 0% | 0% | 0.1555% | 0% | 0% | 0% | 0.3304% | 0.311% | 0.03887% | 0% | 0% | 0% | 0% | 0% | 100% | 98.93% | 1.069%
DG del Parque Tecnológico de Valdemingómez (Los Cantiles) | VIDRIO | 4 | SALAMANCA | 43 | Fuente del Berro | 01/CAV-L2/018 | 2025-08-12 | 2025 | AGOSTO | 8 | 94.29% | 0% | 1.339% | 0.1378% | 0.05908% | 0.01969% | 0.3742% | 0% | 0.05908% | 0.03939% | 0.09846% | 0.5711% | 0.03939% | 0% | 0% | 0.2363% | 2.737% | 0% | 100% | 94.29% | 5.711%
DG del Parque Tecnológico de Valdemingómez (Los Cantiles) | VIDRIO | 5 | CHAMARTÍN | 54 | Hispanoamérica | 01/CAV-L2/018 | 2025-08-12 | 2025 | AGOSTO | 8 | 85.63% | 7.473% | 1.859% | 0.115% | 0.3066% | 0% | 0.4407% | 0.07664% | 0.07664% | 0% | 0.2108% | 1.016% | 0.115% | 0.8239% | 0% | 0% | 0.07664% | 1.782% | 100% | 93.1% | 6.898%
DG del Parque Tecnológico de Valdemingómez (Los Cantiles) | VIDRIO | 19 | VICÁLVARO | 191 | Casco Histórico de Vicálvaro | 01/CAV-L2/018 | 2025-08-12 | 2025 | AGOSTO | 8 | 95.44% | 0% | 1.58% | 0.3443% | 0% | 0% | 0.486% | 0% | 0.0405% | 0.0405% | 0.3038% | 0.8303% | 0.1013% | 0% | 0% | 0% | 0% | 0.8303% | 100% | 95.44% | 4.557%
DG del Parque Tecnológico de Valdemingómez (Los Cantiles) | VIDRIO | 20 | SAN BLAS-CANILLEJAS | 207 | Canillejas | 01/CAV-L2/018 | 2025-08-12 | 2025 | AGOSTO | 8 | 82.07% | 17.06% | 0% | 0.3567% | 0% | 0.1387% | 0% | 0% | 0% | 0% | 0.1387% | 0.218% | 0.01982% | 0% | 0% | 0% | 0% | 0% | 100% | 99.13% | 0.872%
DG del Parque Tecnológico de Valdemingómez (Los Cantiles) | VIDRIO | 3 | RETIRO | 33 | Estrella | 01/CAV-L2/018 | 2025-09-05 | 2025 | SEPTIEMBRE | 9 | 68.76% | 27.91% | 0.0199% | 0.1194% | 0% | 0.1592% | 0.4178% | 0.1194% | 0.07959% | 0% | 0.1592% | 1.074% | 0.03979% | 0.955% | 0% | 0% | 0.07959% | 0.09948% | 100% | 96.68% | 3.323%
DG del Parque Tecnológico de Valdemingómez (Los Cantiles) | VIDRIO | 3 | RETIRO | 35 | Jerónimos | 01/CAV-L2/018 | 2025-09-05 | 2025 | SEPTIEMBRE | 9 | 67% | 30.46% | 0% | 0.6304% | 0% | 0% | 0.6895% | 0.197% | 0.0591% | 0.0394% | 0.197% | 0.0591% | 0.0985% | 0.394% | 0% | 0% | 0% | 0.1773% | 100% | 97.46% | 2.541%
DG del Parque Tecnológico de Valdemingómez (Los Cantiles) | VIDRIO | 4 | SALAMANCA | 41 | Recoletos | 01/CAV-L2/018 | 2025-09-05 | 2025 | SEPTIEMBRE | 9 | 67.2% | 18.17% | 0.5369% | 0.9021% | 0.494% | 0.08591% | 2.148% | 0.5155% | 0.3007% | 0.3651% | 1.353% | 0.1289% | 0.1074% | 0% | 0% | 0% | 6.186% | 1.503% | 100% | 85.37% | 14.63%
DG del Parque Tecnológico de Valdemingómez (Los Cantiles) | VIDRIO | 14 | MORATALAZ | 141 | Pavones | 01/CAV-L2/018 | 2025-09-05 | 2025 | SEPTIEMBRE | 9 | 70.93% | 16.84% | 1.474% | 1.056% | 1.235% | 0.6774% | 0.3188% | 0.1992% | 0.4184% | 2.769% | 0.1594% | 0.3188% | 0.01992% | 0% | 0% | 0% | 0.4583% | 3.128% | 100% | 87.77% | 12.23%
DG del Parque Tecnológico de Valdemingómez (Los Cantiles) | VIDRIO | 14 | MORATALAZ | 145 | Fontarrón | 01/CAV-L2/018 | 2025-09-05 | 2025 | SEPTIEMBRE | 9 | 61.49% | 31.13% | 1.123% | 1.905% | 0% | 0% | 0.842% | 0.1403% | 0% | 0% | 0.1002% | 0.2606% | 0.1804% | 1.905% | 0% | 0.1203% | 0.5814% | 0.2205% | 100% | 92.62% | 7.378%
DG del Parque Tecnológico de Valdemingómez (Los Cantiles) | VIDRIO | 16 | HORTALEZA | 164 | Pinar del Rey | 01/CAV-L2/018 | 2025-09-05 | 2025 | SEPTIEMBRE | 9 | 96.19% | 0% | 2.103% | 0.3769% | 0% | 0.01984% | 0.09919% | 0.1389% | 0% | 0% | 0.119% | 0.8133% | 0.01984% | 0% | 0% | 0% | 0% | 0.119% | 100% | 96.19% | 3.809%
DG del Parque Tecnológico de Valdemingómez (Los Cantiles) | VIDRIO | 7 | CHAMBERÍ | 71 | Gaztambide | 01/CAV-L1/018 | 2025-09-12 | 2025 | SEPTIEMBRE | 9 | 72.08% | 21.89% | 0% | 0.2015% | 0.3847% | 0.07327% | 1.154% | 0.03664% | 0.7877% | 0.1282% | 0.5312% | 0.09159% | 0.2381% | 1.997% | 0% | 0% | 0.1832% | 0.2198% | 100% | 93.97% | 6.027%
DG del Parque Tecnológico de Valdemingómez (Los Cantiles) | VIDRIO | 7 | CHAMBERÍ | 73 | Trafalgar | 01/CAV-L1/018 | 2025-09-12 | 2025 | SEPTIEMBRE | 9 | 72.36% | 17.39% | 0.4011% | 0.341% | 0.1604% | 0.1003% | 1.143% | 0% | 0.06017% | 0.08022% | 0.3008% | 0.361% | 0% | 0.6418% | 0.361% | 0% | 0% | 6.298% | 100% | 89.75% | 10.25%
DG del Parque Tecnológico de Valdemingómez (Los Cantiles) | VIDRIO | 9 | MONCLOA-ARAVACA | 94 | Valdezarza | 01/CAV-L1/018 | 2025-09-12 | 2025 | SEPTIEMBRE | 9 | 74.92% | 17.07% | 2.754% | 0.2997% | 0.2623% | 0% | 0.4496% | 0.2248% | 0% | 0.0562% | 1.386% | 0.3747% | 0.09367% | 0% | 0% | 0% | 1.611% | 0.5058% | 100% | 91.98% | 8.018%
DG del Parque Tecnológico de Valdemingómez (Los Cantiles) | VIDRIO | 10 | LATINA | 105 | Campamento | 01/CAV-L1/018 | 2025-09-12 | 2025 | SEPTIEMBRE | 9 | 79.3% | 12.42% | 3.533% | 0.2595% | 0.1597% | 0.01996% | 1.437% | 0.1597% | 0% | 0.1397% | 0.1198% | 0.6587% | 0.0998% | 0% | 0% | 0% | 1.537% | 0.1597% | 100% | 91.72% | 8.283%
DG del Parque Tecnológico de Valdemingómez (Los Cantiles) | VIDRIO | 10 | LATINA | 106 | Cuatro Vientos | 01/CAV-L1/018 | 2025-09-12 | 2025 | SEPTIEMBRE | 9 | 79.71% | 16.25% | 0.3998% | 0.4197% | 0.03998% | 0% | 1.339% | 0.1799% | 0% | 0.4397% | 0% | 0.6996% | 0.1799% | 0.1999% | 0% | 0% | 0.05996% | 0.07995% | 100% | 95.96% | 4.038%
DG del Parque Tecnológico de Valdemingómez (Los Cantiles) | VIDRIO | 3 | RETIRO | 34 | Ibiza | 01/CAV-L2/018 | 2025-09-25 | 2025 | SEPTIEMBRE | 9 | 80.94% | 16.85% | 0% | 0.5575% | 0.3584% | 0.05974% | 0.2788% | 0.05974% | 0.09956% | 0.01991% | 0.09956% | 0.2389% | 0.05974% | 0% | 0% | 0.219% | 0.1394% | 0.01991% | 100% | 97.79% | 2.21%
DG del Parque Tecnológico de Valdemingómez (Los Cantiles) | VIDRIO | 14 | MORATALAZ | 144 | Media Legua | 01/CAV-L2/018 | 2025-09-25 | 2025 | SEPTIEMBRE | 9 | 65.55% | 32.73% | 0% | 0% | 0% | 0.05936% | 0.277% | 0.2968% | 0.1385% | 0.1187% | 0.1385% | 0.4947% | 0.01979% | 0% | 0% | 0% | 0% | 0.1781% | 100% | 98.28% | 1.721%
DG del Parque Tecnológico de Valdemingómez (Los Cantiles) | VIDRIO | 14 | MORATALAZ | 146 | Vinateros | 01/CAV-L2/018 | 2025-09-25 | 2025 | SEPTIEMBRE | 9 | 84.86% | 11.95% | 0.03969% | 0.2381% | 0.09923% | 0.07938% | 0.2977% | 0.2381% | 0.2778% | 0% | 0.4366% | 0.2977% | 0.01985% | 0% | 0% | 0.9129% | 0.258% | 0% | 100% | 96.8% | 3.195%
DG del Parque Tecnológico de Valdemingómez (Los Cantiles) | VIDRIO | 16 | HORTALEZA | 164 | Pinar del Rey | 01/CAV-L2/018 | 2025-09-25 | 2025 | SEPTIEMBRE | 9 | 74.51% | 13.41% | 5.744% | 0.1188% | 0.2179% | 0.07922% | 0.2377% | 0.01981% | 0.3169% | 0.01981% | 0.2377% | 1.01% | 0.07922% | 0.9705% | 0% | 0.1188% | 0.2377% | 2.674% | 100% | 87.92% | 12.08%
DG del Parque Tecnológico de Valdemingómez (Los Cantiles) | VIDRIO | 2 | ARGANZUELA | 23 | Chopera | CAV-L3 | 2025-10-01 | 2025 | OCTUBRE | 10 | 65.47% | 28.85% | 2.001% | 1.24% | 0.04002% | 0.2401% | 0.4002% | 0.3001% | 0.12% | 0.04002% | 1.18% | 0.08003% | 0.02001% | 0% | 0% | 0% | 0% | 0.02001% | 100% | 94.32% | 5.682%
DG del Parque Tecnológico de Valdemingómez (Los Cantiles) | VIDRIO | 2 | ARGANZUELA | 25 | Delicias | CAV-L3 | 2025-10-01 | 2025 | OCTUBRE | 10 | 72.04% | 13.78% | 5.58% | 1.43% | 0.1191% | 0.3177% | 1.072% | 0.2383% | 0.2979% | 0.7943% | 0.2383% | 2.303% | 0.07943% | 0% | 0% | 0.139% | 1.35% | 0.2184% | 100% | 85.82% | 14.18%
DG del Parque Tecnológico de Valdemingómez (Los Cantiles) | VIDRIO | 11 | CARABANCHEL | 114 | Vista Alegre | CAV-L3 | 2025-10-01 | 2025 | OCTUBRE | 10 | 66.16% | 27.65% | 0% | 0.5188% | 0% | 0.09976% | 0.3791% | 0.1397% | 0.01995% | 0% | 0.2195% | 0.3392% | 0.07981% | 0.2195% | 0% | 3.432% | 0% | 0.7382% | 100% | 93.81% | 6.185%
DG del Parque Tecnológico de Valdemingómez (Los Cantiles) | VIDRIO | 11 | CARABANCHEL | 116 | Buenavista | CAV-L3 | 2025-10-01 | 2025 | OCTUBRE | 10 | 65.31% | 32.1% | 1.716% | 0.1009% | 0% | 0% | 0.06057% | 0.04038% | 0.04038% | 0% | 0.08076% | 0.4442% | 0.04038% | 0% | 0% | 0.02019% | 0% | 0.04038% | 100% | 97.42% | 2.584%
DG del Parque Tecnológico de Valdemingómez (Los Cantiles) | VIDRIO | 11 | CARABANCHEL | 116 | Buenavista | CAV-L3 | 2025-10-01 | 2025 | OCTUBRE | 10 | 84.74% | 10.97% | 0.1597% | 0.1774% | 0.1065% | 0.2129% | 0.3194% | 0.1242% | 0% | 0.1774% | 0.3549% | 0.7452% | 0.1242% | 0.2129% | 0.1242% | 0.1597% | 0.2129% | 1.082% | 100% | 95.71% | 4.294%
DG del Parque Tecnológico de Valdemingómez (Los Cantiles) | VIDRIO | 13 | PUENTE DE VALLECAS | 134 | Palomeras Sureste | CAV-L3 | 2025-10-01 | 2025 | OCTUBRE | 10 | 69.12% | 17.52% | 1.591% | 2.147% | 0.09584% | 0.09584% | 0.8434% | 1.016% | 0.0575% | 0.0575% | 1.687% | 0.8051% | 0.07667% | 0.2108% | 0% | 2.722% | 0.5175% | 1.438% | 100% | 86.64% | 13.36%
DG del Parque Tecnológico de Valdemingómez (Los Cantiles) | VIDRIO | 11 | CARABANCHEL | 112 | Opañel | CAV-L3 | 2025-10-02 | 2025 | OCTUBRE | 10 | 72.28% | 25.3% | 1.183% | 0.1604% | 0% | 0% | 0.2806% | 0.06013% | 0% | 0.08018% | 0.08018% | 0.4009% | 0.1002% | 0.08018% | 0% | 0% | 0% | 0% | 100% | 97.57% | 2.425%
DG del Parque Tecnológico de Valdemingómez (Los Cantiles) | VIDRIO | 13 | PUENTE DE VALLECAS | 133 | Palomeras Bajas | CAV-L3 | 2025-10-02 | 2025 | OCTUBRE | 10 | 64.13% | 19.15% | 0.1593% | 0.6371% | 0% | 0.09954% | 0.5176% | 0.07963% | 0.09954% | 0% | 1.095% | 0.1394% | 0.1195% | 0% | 0% | 0% | 0% | 13.78% | 100% | 83.28% | 16.72%
DG del Parque Tecnológico de Valdemingómez (Los Cantiles) | VIDRIO | 14 | MORATALAZ | 143 | Marroquina | 01/CAV-L2/018 | 2025-10-04 | 2025 | OCTUBRE | 10 | 70.83% | 25.07% | 2.566% | 0.05922% | 0% | 0.03948% | 0.2961% | 0.1184% | 0.07896% | 0% | 0.1184% | 0.3158% | 0.05922% | 0.1184% | 0% | 0.03948% | 0.1184% | 0.1777% | 100% | 95.89% | 4.106%
DG del Parque Tecnológico de Valdemingómez (Los Cantiles) | VIDRIO | 15 | CIUDAD LINEAL | 154 | Concepción | 01/CAV-L2/018 | 2025-10-04 | 2025 | OCTUBRE | 10 | 73.54% | 19.9% | 0.7935% | 0.4959% | 0% | 0.01984% | 0.3174% | 0.1984% | 0.03967% | 0.07935% | 0.1389% | 0.9919% | 0.07935% | 1.051% | 0% | 1.389% | 0.7538% | 0.2182% | 100% | 93.43% | 6.566%
DG del Parque Tecnológico de Valdemingómez (Los Cantiles) | VIDRIO | 21 | BARAJAS | 211 | Alameda de Osuna | 01/CAV-L2/018 | 2025-10-04 | 2025 | OCTUBRE | 10 | 70.11% | 26.46% | 0.3157% | 0.1381% | 0.09866% | 0% | 0.7301% | 0.07893% | 0% | 0% | 0.1184% | 0.4736% | 0.05919% | 1.381% | 0% | 0% | 0.01973% | 0.01973% | 100% | 96.57% | 3.433%
DG del Parque Tecnológico de Valdemingómez (Los Cantiles) | VIDRIO | 1 | CENTRO | 12 | Embajadores | 01/CAV-L1/018 | 2025-11-06 | 2025 | NOVIEMBRE | 11 | 66.26% | 30.42% | 0.32% | 0.18% | 0.22% | 0.06% | 0.22% | 0.12% | 0% | 0.3% | 0.06% | 0.08% | 0.02% | 0% | 0% | 0% | 0.46% | 1.28% | 100% | 96.68% | 3.32%
DG del Parque Tecnológico de Valdemingómez (Los Cantiles) | VIDRIO | 1 | CENTRO | 15 | Universidad | 01/CAV-L1/018 | 2025-11-06 | 2025 | NOVIEMBRE | 11 | 59.21% | 32.91% | 4.158% | 0.1791% | 0% | 0.09948% | 0.2189% | 0.3183% | 0.4576% | 0.1393% | 0.1194% | 0.1393% | 0.1393% | 0% | 0% | 0.09948% | 0.2786% | 1.532% | 100% | 92.12% | 7.879%
DG del Parque Tecnológico de Valdemingómez (Los Cantiles) | VIDRIO | 1 | CENTRO | 11 | Palacio | 01/CAV-L1/018 | 2025-11-11 | 2025 | NOVIEMBRE | 11 | 62.17% | 30.92% | 1.447% | 0.2347% | 0% | 0% | 0.8801% | 0.4889% | 0.7041% | 0.3912% | 0.07823% | 0.665% | 0.1565% | 0.9388% | 0% | 0% | 0.4889% | 0.4303% | 100% | 93.1% | 6.904%
DG del Parque Tecnológico de Valdemingómez (Los Cantiles) | VIDRIO | 6 | TETUÁN | 61 | Bellas Vistas | 01/CAV-L1/018 | 2025-11-11 | 2025 | NOVIEMBRE | 11 | 74.28% | 13.63% | 0.8793% | 0.3797% | 0% | 0.1199% | 1.079% | 0.5396% | 0.1599% | 0.3597% | 0.1599% | 0.6795% | 0.07994% | 0.05995% | 0% | 1.559% | 3.137% | 2.898% | 100% | 87.91% | 12.09%
DG del Parque Tecnológico de Valdemingómez (Los Cantiles) | VIDRIO | 4 | SALAMANCA | 45 | Lista | 01/CAV-L2/018 | 2025-11-17 | 2025 | NOVIEMBRE | 11 | 72.51% | 26.51% | 0.3175% | 0.09923% | 0% | 0% | 0.1588% | 0.03969% | 0.03969% | 0% | 0.09923% | 0.05954% | 0.01985% | 0% | 0% | 0% | 0% | 0.1389% | 100% | 99.03% | 0.9724%
DG del Parque Tecnológico de Valdemingómez (Los Cantiles) | VIDRIO | 5 | CHAMARTÍN | 56 | Castilla | 01/CAV-L2/018 | 2025-11-17 | 2025 | NOVIEMBRE | 11 | 94.63% | 0% | 0.9191% | 0.01998% | 0.0999% | 0% | 0.7992% | 0.1998% | 0.03996% | 0.5594% | 0.0999% | 1.079% | 0.1199% | 0.4196% | 0% | 0% | 1.019% | 0% | 100% | 94.63% | 5.375%
DG del Parque Tecnológico de Valdemingómez (Los Cantiles) | VIDRIO | 6 | TETUÁN | 63 | Castillejos | 01/CAV-L1/018 | 2025-11-17 | 2025 | NOVIEMBRE | 11 | 60.63% | 35.47% | 1.914% | 0.08943% | 0% | 0.3398% | 0.05366% | 0.03577% | 0.3398% | 0% | 0.05366% | 1.019% | 0.01789% | 0% | 0% | 0% | 0% | 0.03577% | 100% | 96.1% | 3.899%
DG del Parque Tecnológico de Valdemingómez (Los Cantiles) | VIDRIO | 19 | VICÁLVARO | 192 | Valdebernardo | 01/CAV-L2/018 | 2025-11-17 | 2025 | NOVIEMBRE | 11 | 64.64% | 25.32% | 1.696% | 0.2339% | 0.4094% | 0.09747% | 0.5458% | 0.09747% | 0% | 0.1949% | 0.1365% | 0.8382% | 0.03899% | 0% | 0.09747% | 3.665% | 0.5458% | 1.442% | 100% | 89.96% | 10.04%
DG del Parque Tecnológico de Valdemingómez (Los Cantiles) | VIDRIO | 7 | CHAMBERÍ | 72 | Arapiles | 01/CAV-L1/018 | 2025-11-24 | 2025 | NOVIEMBRE | 11 | 78.81% | 17.17% | 1.163% | 0.1774% | 0% | 0% | 0.1972% | 0.01972% | 0.1577% | 0.05915% | 0.03943% | 1.42% | 0.05915% | 0.03943% | 0% | 0.2957% | 0% | 0.3943% | 100% | 95.98% | 4.022%
DG del Parque Tecnológico de Valdemingómez (Los Cantiles) | VIDRIO | 8 | FUENCARRAL-EL PARDO | 83 | Peñagrande | 01/CAV-L1/018 | 2025-11-24 | 2025 | NOVIEMBRE | 11 | 85.34% | 10.14% | 2.231% | 0.3785% | 0.05976% | 0% | 0.6773% | 0.3187% | 0% | 0.01992% | 0.1394% | 0.239% | 0.07968% | 0% | 0% | 0.3785% | 0% | 0% | 100% | 95.48% | 4.522%
DG del Parque Tecnológico de Valdemingómez (Los Cantiles) | VIDRIO | 10 | LATINA | 102 | Puerta del Ángel | 01/CAV-L1/018 | 2025-11-24 | 2025 | NOVIEMBRE | 11 | 75.32% | 18.34% | 1.414% | 0.1394% | 0% | 0% | 0.6572% | 0.05975% | 0% | 0% | 0.1593% | 0.3784% | 0.05975% | 0.1792% | 0% | 0% | 0.01992% | 3.266% | 100% | 93.67% | 6.333%
DG del Parque Tecnológico de Valdemingómez (Los Cantiles) | VIDRIO | 1 | CENTRO | 16 | Sol | CAV-L1 | 2025-12-02 | 2025 | DICIEMBRE | 12 | 81.11% | 14.69% | 0.03948% | 0.2961% | 0.1777% | 0.0987% | 0.9475% | 0% | 0% | 0.07896% | 0.1579% | 0.9278% | 0.05922% | 0% | 0% | 0% | 0% | 1.421% | 100% | 95.8% | 4.205%
DG del Parque Tecnológico de Valdemingómez (Los Cantiles) | VIDRIO | 7 | CHAMBERÍ | 76 | Vallehermoso | CAV-L1 | 2025-12-02 | 2025 | DICIEMBRE | 12 | 80.76% | 15.45% | 0.354% | 0.9102% | 0.4551% | 0% | 0.2276% | 0.3034% | 0% | 0.4551% | 0.531% | 0.4298% | 0.1264% | 0% | 0% | 0% | 0% | 0% | 100% | 96.21% | 3.793%
DG del Parque Tecnológico de Valdemingómez (Los Cantiles) | VIDRIO | 8 | FUENCARRAL-EL PARDO | 86 | Valverde | CAV-L1 | 2025-12-02 | 2025 | DICIEMBRE | 12 | 94.54% | 0% | 0.07941% | 0.8338% | 1.946% | 0% | 0.2779% | 0.3574% | 0% | 0.07941% | 0.4963% | 0.139% | 0.7147% | 0% | 0.536% | 0% | 0% | 0% | 100% | 94.54% | 5.46%
DG del Parque Tecnológico de Valdemingómez (Los Cantiles) | VIDRIO | 7 | CHAMBERÍ | 74 | Almagro | CAV-L1 | 2025-12-26 | 2025 | DICIEMBRE | 12 | 60.94% | 24.86% | 0.16% | 0.04% | 0% | 0% | 0.32% | 0.02% | 0.14% | 0.72% | 0.08% | 0.44% | 0.04% | 0% | 0% | 9.52% | 0.26% | 2.46% | 100% | 85.8% | 14.2%